## Calcul
Calcul des paramètres de coupe pour les outils HSS
Max Broche |  |  | MDF | CTP Agglo | Bois dur | HPL Dépron | PVC | PMMA PC POM | Epoxy Carb | Cuivre | Bronze laiton | Al Aluminium | MDF | Medium Density Fiberboard
14000 |  | Coupe diamant | [10 empty] | HPL | Hight Pressure Laminate
|  | 1 dent | [10 empty] | PVC | PolyChlorure de Vinyl
|  | 1 dent alu | [10 empty] | PMMA | Plexiglass
|  | 1 dent coupe G | [10 empty] | PC | PolyCarbonate
|  | 2 dents hélicoïdales | [10 empty] | POM | Delrin
|  | 2 dents droites | [10 empty] | Epoxy | Verre/Epoxy
|  | 2 dents hémisphériques | [10 empty] | Carb | Fibre de carbone
|  | 2 dents spécial alu | [10 empty] | PA | Polyamide, nylon
|  | 3 dents spécial alu | [10 empty] | PTFE | Téflon
|  | Javelot | [10 empty] | PEHD | Polyéthylène Haute Densité
|  | Javelot alu | [10 empty] | ABS | Plastique pour moulage par injection
Carving
|  | Sélection des paramètres | [7 empty] | Résultats exprimés en mm/mn |  |  | Résultats exprimés en mm/s
[10 empty] | Paramètres de coupe théoriques |  |  | Paramètres de coupe théoriques
|  | Opération | Outil | D Outil | Nb Dents | Matière |  | ap possible |  | S en tr/mn | F (sur X et Y) | F (sur Z) | S en tr/s | F (sur X et Y) | F (sur Z)
|  | Rainurage | Diamant | 5 | 2 | Dépron |  | 33 |  | 7324.841 | 2373.248 | 791.0828 | 122.0807 | 39.55414 | 13.18471
[10 empty] | Paramètres corrigés suivant broche |  |  | Paramètres corrigés suivant broche
|  | * Une lubrification au pinceau facilite le glissement du copeau sur la face | [7 empty] | S | F (sur X et Y) | F (sur Z) | S en tr/s | F (sur X et Y) | F (suivant Z
|  | de coupe. Huile pour l'acier, Pétrole lampant pour alu et ses alliages | [7 empty] | 7324.841 | 2373.248 | 791.0828 | 122.0807 | 39.55414 | 13.18471
Contournage |  | Rainurage |  | Surfaçage |  |  |  | Modes d'action de la fraise |  |  |  |  | Choix du Nombre de dents
ae : Fz= avance par dent
ap : Profondeur de passe
Travail en plongée
Oui | NON

## Données
Opération | Choix Op | Outil | Choix Out | D Outil | Nb Dents | Matière | Vc | Sélect. VC | ap | ap Sel | Fxy Métaux | Fxy Mtx Sel | Fxy MDF | FXy MDF Sel | Fxy CP | Fxy cp SEL | Fxy POM | Fxy POM sel | Fxy PVC | Fxy PVC sel | Fxy Dépron | Fxy Dep Sel | Fxy Epoxy | Fxy Epox Sel
Surfaçage | 0 | Diamant | 1 | 1 | 1 | Balsa | 450 | 0 | 10 | 0 | 0.002 | 0 | 0.006 | 0 | 0.01 | 0 | 0.01 | 0 | 0.004 | 0 | 0.027 | 0 | 0.005 | 0
Perçage | 0 | Foret | 0 | 1.5 | 2 | Contreplaqué | 350 | 0 | 8 | 0 | 0.0025 | 0 | 0.012 | 0 | 0.015 | 0 | 0.013 | 0 | 0.006 | 0 | 0.036 | 0 | 0.006 | 0
Rainurage | 3 | Fraise | 0 | 2 | 3 | MDF | 400 | 0 | 6 | 0 | 0.004 | 0 | 0.022 | 0 | 0.0192 | 0 | 0.016 | 0 | 0.008 | 0 | 0.045 | 0 | 0.008 | 0
Contournage | 0 |  |  | 2.5 | 4 | Acier HRc<30 * | 25 | 0 | 1 | 0 | 0.006 | 0 | 0.027 | 0 | 0.0242 | 0 | 0.0172 | 0 | 0.011 | 0 | 0.054 | 0 | 0.01 | 0
|  |  |  | 3 |  | Bronze, Laiton | 60 | 0 | 1.05 | 0 | 0.008 | 0 | 0.0331 | 0 | 0.0288 | 0 | 0.0184 | 0 | 0.015 | 0 | 0.063 | 0 | 0.012 | 0
|  |  |  | 4 |  | Alu <10% Si * | 70 | 0 | 1 | 0 | 0.013 | 0 | 0.0441 | 0 | 0.0383 | 0 | 0.024 | 0 | 0.02 | 0 | 0.072 | 0 | 0.015 | 0
|  |  |  | 5 |  | Alu >10% Si * | 50 | 0 | 0.55 | 0 | 0.018 | 0.018 | 0.0485 | 0.0485 | 0.042 | 0.042 | 0.032 | 0.032 | 0.025 | 0.025 | 0.081 | 0.081 | 0.019 | 0.019
|  |  |  | 6 |  | PVC | 110 | 0 | 6 | 0 | 0.024 | 0 | 0.0529 | 0 | 0.046 | 0 | 0.04 | 0 | 0.035 | 0 | 0.09 | 0 | 0.022 | 0
|  |  |  | 8 |  | POM, PPMA, PC | 90 | 0 | 3 | 0 | 0.032 | 0 | 0.0705 | 0 | 0.0613 | 0 | 0.056 | 0 | 0.04 | 0
|  |  |  | 10 |  | Parquet Stratifié | 100 | 0 | 3.2 | 0 | 0.04 | 0 | 0.092 | 0 | 0.08 | 0 | 0.072 | 0 | 0.05 | 0
|  |  |  | 12 |  | Dépron | 115 | 115 | 24 | 33 | 0.045 | 0 | 0.101 | 0 | 0.091 | 0 | 0.085 | 0 | 0.06 | 0
|  |  |  | 16 |  | Epoxy | 22 | 0 | 2 | 0 | 0.05 | 0 | 0.125 | 0 | 0.115 | 0 | 0.101 | 0 | 0.08 | 0
|  |  |  | 18 |  | Bois dur | 300 | 0 | 6 | 0 | 0.053 | 0 | 0.201 | 0 | 0.19 | 0 | 0.152 | 0 | 0.1 | 0
|  |  |  | 20 |  | Cuivre | 160 | 0 | 1.3 | 0 | 0.057 | 0 | 0.25 | 0 | 0.21 | 0 | 0.19 | 0 | 0.2 | 0
|  |  |  | 25 | [6 empty] | 0.06 | 0 | 0.3 | 0 | 0.25 | 0 | 0.23 | 0 | 0.32 | 0
|  |  |  | 32 | [6 empty] | 0.07 | 0 | 0.4 | 0 | 0.35 | 0 | 0.3 | 0 | 0.45 | 0
|  |  |  | 40 | [6 empty] | 0.08 | 0 | 0.5 | 0 | 0.4 | 0 | 0.32 | 0 | 0.52 | 0
Chx Op | 3 | Chx Outil | 1 |  |  |  | Chx Vc | 115 | Chx ap | 33 | Chx Fz | 0.018 |  | 0.0485 |  | 0.042 |  | 0.032 |  | 0.025 |  | 0.081 |  | 0.019
Cor Ap/D/Op | 0 | Cor F/Outil | 0 |  | Cor Fz/Mat | Coef Diviseur |  |  |  | 0 | Fz retenu | 0
1.375 | 0 | 0.081 | 0 |  | 3 | 0 |  |  |  |  | 0.081 | 0
| 0 |  | 0 |  |  | 0 | [5 empty] | 0
| 0 |  | 0 |  |  | 0 | [5 empty] | 0
| 1.375 |  | 0 |  |  | 0 | [5 empty] | 0
| 0 |  | 0.081 |  |  | 0 | [5 empty] | 0
| 0 |  | 0 |  |  | 0 | [5 empty] | 0
[6 empty] | 0 | [5 empty] | 0
[6 empty] | 0 | [5 empty] | 0
[6 empty] | 0 | [5 empty] | 0
[6 empty] | 0 | [5 empty] | 0.081
[6 empty] | 3 | [5 empty] | 0
[6 empty] | 0 | [5 empty] | 0
[6 empty] | 0 | [5 empty] | 0
0

## A propos
Version 1,0,1
BJP 07/2022
La feuille de calcul intègre :
* une table de vitesses de coupe pour 14 matériaux génériques
* sept tables d'avances par dent/et par diamètre d'outil correspondant aux matières habituellement travaillées dans notre hobby.
La plupart de ces tables sont issues, soit de fabricants de fraises, soit de professionnels spécialisés dans la mise en forme de matériaux composites.
La table relative au Dépron a été extrapolée à partir de données publiées par Armand ; on verra à l'usage les améliorations à apporter.
* une liste d'opérations élémentaires de fraisage (surfaçage, perçage, rainurage, contournage) qui couvre la quasi totalité de nos usinages.
Attention, une opération de découpe (contournage) qui engage la fraise sur son diamètre doit être assimilée à un rainurage.
* Une liste d'outil couvrant la plage de diamètre 1 à 40 mm.
* trois types d'outil. (taille diamant, forèt, fraise)
* une sélection du nombre de dents (entre 1 et 4).
* une table de coefficients permettant de faire varier ap (la profondeur de passe) en fonction du matériau travaillé et de la fraise utilisée.
ap augmente, ou diminue suivant la dureté du matériau de façon à avoir un effort de coupe compatible avec la résistance de la fraise.
Petit rappel : S (vitesse de rotation de la broche, donc de l'outil) dépend de la matière à usiner et de l'outil utilisé.
formule : S = (1000*Vc)/(3.14*D) ou Vc = Vitesse de coupe D = Diamètre fraise
F (Vitesse d'avance de la fraise en m/mn) ; elle dépend de S, de ae (avance par dent), de z (Nombre de dents de la fraise)
formule : F = S*ae*z ou S = Vitesse de rotation de la broche ae = avance par dent de la fraise z = Nombre de dents de la fraise
ap (Profondeur de passe) ; la profondeur de passe conjuguée à l'avance par dent détermine la section du copeau (ae*ap). La section du copeau doit
être compatible avec la puissance de la broche et surtout la résistance mécanique de la fraise. La fraise en action, sous l'action de l'effort de coupe
et de l'effort d'avance est soumise à une contrainte de flexion rotative qui doit rester dans le domaine élastique.
ça explique pourquoi ap varie suivant la matière usinée et le diamètre de l'outil.
Mode d'emploi : Il suffit de choisir ce que l'on veut faire dand les listes déroulantes ; les paramètres sont immédiatement mis à jour.
Pour le dépron et l'epoxy, seule la plage d'outils entre 1 et 6 est couverte.
Il n'y a pas de sélection du nombre de dents pour les fraises à taille diamant qui s'apparentent plutôt à des limes rotatives (cellule rouge)
Pour les fraises à taille diamant, les paramètres de coupe affichent 0 si le risque de rupture de l'outil est garanti par le choix d'un matériau incompatible (référence au tableau guide)