## CNC 4322
Paramètres de coupe validés
matériau | épaisseur matériau (mm) | type de fraise | diamètre fraise (mm) | Avance en matière (mm/mn) | Vitesse plongée (mm/mn) | profondeur de passe (mm) | Vitesse rotation broche (T/mn) | Martyr | Observations
Dépron | 6 | diamant | 1 et 2 | 2000 | 500 | matériau + 1 | 14000 | roofmat
Balsa | 2 | diamant | 1 | 1000 |  | matériau + 1 | 14000 | roofmat | 500 mm/mn si petits détails sur pièce Balsa jusqu'à 5 mm = 1 passe possible. Au-delà, 2 passes
CTP okoumé | 15 | 2 dents | 3.175 | 500 |  | 2.7 | 14000 | mélaminé | 3 mm / passe possible (2,7 est un diviseur de l'épaisseur)
CTP coffrage | 9 et 18 | 2 dents | 3.175 | 500 |  | 2.7 | 14000 | mélaminé
CTP peuplier | 4 | 2 dents | 2 | 350 |  | matériau + 1 | 14000 | mélaminé | avec fraise diamant 1 mm : 200 mm/mn = bois brûlé. 400 mm/mn = casse fraise
CTP ordinaire 3 plis | 5 | 2 dents | 2 | 400 | 150 | 3 | 14000 | mélaminé
CTP bouleau 7 plis | 4 | 2 dents | 2 | 400 | 100 | 2.5 | 14000 | mélaminé
CTP hêtre | 0.8 | 2 dents | 2 | 350 |  | matériau + 1 | 14000 | mélaminé
CTP hêtre | 0.8 | 2 dents | 1 | 150 | 50 | 1.5 | 14000 | mélaminé
2 x CTP hêtre sandwich fibre de verre epoxy | 2 | 2 dents | 1 | 150 | 50 | 1.5 | 14000 | mélaminé
DURAL | 3 | 1 dent | 3.175 | 150 |  | 0.5 | 14000 | mélaminé | quelques blocages intempestifs du logiciel ???
DURAL | 3 | 1 dent | 3.175 | 100 puis 150 |  | 0.3 | 14000 | mélaminé | OK
Alu |  |  | 1.6 | 120 trochoïdal |  | 0.7 | 7000 | mélaminé | pas trochoïdal 5 à 6 % - largeur trochoïdal : 15 % CNC 3018 - https://www.youtube.com/watch?v=msgj-c55ZYQ lubrification W 40
Parquet stratifié | 7 | 2 dents | 2 | 350 |  | 2 | 14000 | mélaminé
Epoxy | 1.6 | diamant | 1 | 70 |  | matériau + 1 | 7000 | dépron | avec CNC 3018 PRO
Plexiglas | 2 mm | 1 dent spécial alu | 1.5 | 200 |  | matériau + 1 | 7000 | roofmat | avec CNC 3018 PRO
Plexiglas |  | 1 dent | 2 | 1000 |  | 2 | 12000 | mélaminé | https://www.youtube.com/watch?v=Aj_K19ypC70
EPP 20 et 30 kg/m3 | 6 | diamant | 1 et 2 | 500 | 500 | matériau + 1 | 14000 | roofmat
Vector Board | 6 | diamant | 1 | 1000 | 500 | matériau + 1 | 14000 | roofmat
bois dur (hetre) | gravure | 2 dents | 6 | 3000 | 500 | 5 | 24000 | sans | ISEL
Alu | gravure | 2 dents | 2 | 450 | 100 | 0.5 | 24000 | sans | ISEL
PVC Gravoply | gravure | 2 dents | 1 | 750 | 500 | 0.2 | 24000 | sans | ISEL
Dural | 3 | 1 dent | 3.17 | 80 | 20 | 0.4 | 8000 | isorel | ISEL
Dural | 3 | 3 dent | 3 | 240 | 20 | 0.4 | 8000 | isorel | ISEL

## Vitesses et avances
Vitesses et avances
Version du 21/01/2018
Outil n° 1 :
Déterminer la vitesse de rotation de l'outil (n) ainsi que la vitesse d'avance en matière (Vf)
Vc et Fz fournis par les fournisseurs de matières, fournisseurs fraises ou valeurs usuelles.
"n" max de votre machine : |  | 24000 | tr/min
"Vf" max de votre machine : |  | 3000 | mm/min
Calcul de "n" |  |  |  | Calcul de "Vf"
| Vc (m/min) | 100 |  |  |  | n (tr/min) | 8000
| d (mm) | 3 |  |  |  | Fz (mm/dent) | 0.01
[6 empty] | Z | 3
| n (tr/min) | 10610.33 |  |  |  | Vf (mm/min) | 240
Outil n°2 : |  |  |  | Outil n°3 :
Déterminer la vitesse de rotation de l'outil (n) ainsi que la vitesse d'avance en matière (Vf). Avec VC, d, Fz et Z. |  |  |  | Déterminer la vitesse de coupe (VC) ainsi que la vitesse d'avance (Vf). Avec d, Fz Z et n.
Vc (m/min) | 80 |  |  | Vc (m/min) |  | 80
d (mm) | 3 |  |  | d (mm) |  | 3
Fz (mm/dent) | 0.01 |  |  | Fz (mm/dent) |  | 0.01
Z | 3 |  |  | Z |  | 3
n (tr/min) | 8488.264 |  |  | n (tr/min) |  | 8500
Vf (mm/min) | 254.6479 |  |  | Vf (mm/min) |  | 255
Notations |  |  |  | Formules de base
n = vitesse rotation de l'outil (en tr/min) |  |  | → | n = (1000 * Vc) / (pi * d)
Vc = vitesse de coupe (en m/min) |  |  | → | Vc = (d * pi * n) / (1000)
Fz = avance par dent (mm/dent) |  |  | → | Fz = Vf / (Z * n)
Vf = avance en matière (mm/min) |  |  | → | Vf = n * Fz * Z
d = diamètre de coupe de l'outil (mm)
Z = nombre de dents

## Metrique - Imperial
Métrique / Impérial Vocabulaire et conversion
Métrique |  | Impérial
Vitesse de coupe "VC" en m/min |  | Surface feet per minute "SFM"
200 | è | 656.168
200 | ç | 656.167979
Vitesse d'avance "Vf" en mm/min |  | Feed Rate "Inch Per Minute (IPM)"
1000 | è | 39.37008
1000 | ç | 39.37007874
Avance par dent "Fz" en mm/dent |  | Chip load in "Inch Per Tooth (IPT)"
0.1 | è | 0.003937008
0.1000000032 | ç | 0.003937008
Vitesse de rotation de l'outil "n" en Tr/min | çè | Revolutions per Minute (RPM)

## Mode emploi
Mode d'emploi
Important : les outils CncFraises sont proposés à titre indicatif. Toutes les informations contenues et/ou calculées ne constituent, en aucun cas, un engagement contractuel de la part de CncFraises. Ce document est le vôtre, si vous constatez une erreur ou si vous souhaitez une amélioration, n'hésitez pas à me remonter l'information par mail pour en faire profiter toute la communauté CncFraises.
« La différence entre la théorie et la pratique, c’est qu’en théorie, il n’y a pas de différence entre la théorie et la pratique, mais qu’en pratique, il y en a une. » Jan Van de Sneptscheut
Paramètres à saisir : cellule en jaune fluo, police caractère gras de couleur bleue. |  | è | 0.01
Résultats -> cellule grise, police de caractère en gras de couleur noire (sauf pour l'outil 1) |  | è | 20000
Outil n° 1
Calcul de la vitesse de rotation de l'outil (n) ainsi que la vitesse d'avance en matière (Vf). Pour cet outil, il est possible de renseigner les valeurs maximales de "n" et "Vf" de votre machine (n'hésitez pas à garder une marge légèrement revue à la baisse). Ces valeurs permettent de signaler qu'un paramètre calculé est supérieur aux limites de votre machine, les cellules de résultats seront sur fond "vert" ou "rouge" selon les résultats des calculs. Ces valeurs sont liées à votre machine, à sa rigidité, puissance, ... Exemple : pour une machine "Hobby" (profilé alu, rigidité moyenne) équipée d'une broche Mafell, de vis à billes avec moteurs pas à pas traditionnels servis par une électronique correcte : "n" max : 25.000 tr/min (données techniques Mafell) "Vf" max : 4000 mm/min à vide On réduit ces paramètres de 20 % (environ) : "n" max = 21.000 tr/min -> à saisir dans la case E8 "Vf" : 3400 mm/min -> -> à saisir dans la case E9 Pour obtenir "n" et "Vf", il faut fournir à l'outil deux paramètres : Vc (vitesse de coupe) et Fz (avance par dent) : - Vc (la vitesse de coupe) est fournie par les fabricant de matière (abaque) ou on utilise une valeur "usuelle". - Fz (avance par dent) est fournie par le fabricant de la fraise (abaque) ou on utilise une valeur "usuelle". Exemple : Un fabricant d'aluminium donne une vitesse de coupe (VC) de 200 M/min pour sa nuance d'aluminium 2017A. Le fabricant d'une fraise 1 dent d'un diamètre de coupe de 3 mm carbure donne une plage d'avance par dent (Fz) pour l'alu de 0.01 à 0.02 mm/dent. L'outil n° 1 affichera les résultats suivants : n = 21221 tr/min Vf = 424 mm/min
Outil n° 2
Calcul la vitesse de rotation de l'outil (n) ainsi que la vitesse d'avance en matière (Vf). Calculs identiques à l'outil n°1, présentation des données différentes, plus rapide pour les fraiseurs chevronnés. Paramètres à saisir : - Vc (Vitesse de coupe en M/min) - d (diamètre de l'outil en mm) - Fz (Avance par dent en mm/dent) - Z (Nombre de dent(s))
Outil n° 3
Outil n° 3 : Calcul de la vitesse de coupe (VC) ainsi que la vitesse d'avance (Vf). Paramètres à saisir : - d (diamètre de l'outil en mm) - Fz (Avance par dent en mm/dent) - Z (Nombre de dent(s)) - n (vitesse rotation de l'outil en Tr/min)